## Tabelle1
Berechnung der Feldbegrenzungsfugen
NVS Natursteinverband Schweiz
Eingabedaten (in grauen Feldern)
mittlere Einbautemperatur (Natursteinplatten) | TE |  |  | 15 | °C
Minimaltemperatur (Winter) | Twinter | -10 bis -20 | °C | -15 | °C
TSR-Wert | TSR | 20 bis 80 |  | 30
Temperaturdehnung Naturstein | αN | 0.006 - 0.010 | mm/mK | 0.006 | mm/mK
Temperaturdehnung Grundputz/Kleber | αGP | 0.010 - 0.018 | mm/mK | 0.018 | mm/mK
Mittelwert αN und αGP | αm |  |  | 0.012 | mm/mK
Elastische Fugenbreite | b |  |  | 12 | mm
Maximal zulässige Fugenverformung (25 %) | Δbzul |  | ± | 3 | mm
Maximale Oberflächentemperatur im Sommer
Nordfassade | TNmax | 49.4 | °C | 49.4 | °C
Ostfassade | TEmax | 55.575 | °C | 55.575 | °C
Süd- und Westfassade | TS+Wmax | 61.75 | °C | 61.75 | °C
Empfohlener maximaler Fugenabstand F
Nordfassade | FN | 8.097166 | m | 8.097166 | m | 8.097166
Ostfassade | FE | 6.747638 | m | 6.747638 | m | 6.747638
Süd- und Westfassade | FS+W | 5.78369 | m | 5.78369 | m | 5.78369
Fugendehnung im Winter
Nordfassade |  | 2.91498 | mm
Ostfassade |  | 2.42915 | mm
Süd- und Westfassade |  | 2.082128 | mm
|  | 40 | 25 | 1.4
|  | 45 | 30 | -0.0055
|  | 50 | 35 | 1.235